## Blad1
ALU ZM
ENGLISH |  | FRANCAIS |  | NEDERLANDS
Alu ZM is a quick drying one pack coating based on aluminium flakes. It can be applied directly onto old, non-corroded hot-dip galvanised or thermal sprayed zinc substrates or as an aluminium topcoat on ZINGA. It can be applied by brushing or spraying in a wide range of atmospheric circumstances. Alu ZM is mainly applied for aesthetical reasons as it gives a shiny aluminium aspect, but it also has good chemical and abrasion resistance which allows it to be used in industrial environments. |  | Alu ZM est un mono composant à base paillettes d’aluminium, à séchage rapide. Il s’applique directement sur une ancienne surface galvanisée à chaud non corrodée ou sur une couche métallisée, ou en tant que couche d'aluminium sur le ZINGA. L'application se fait à la brosse ou par pistolage dans diverses conditions atmosphériques, Alu ZM s’applique principalement pour raisons esthétiques en donnant un aspect aluminium brillant. Il offre également une bonne résistance chimique, ce qui permet l'utilisation en environnements industriels. |  | Alu ZM is een sneldrogend ééncomponent product op basis van aluminiumschilfers. Het kan rechtstreeks aangebracht worden op oude, niet gecorrodeerde warme galvanisatie of op een gemetalliseerde laag of als een aluminium topcoat op ZINGA. Alu ZM kan aangebracht worden met de borstel onder vele soorten weersomstandigheden. Alu ZM wordt hoofdzakelijk aangebracht omwille van esthetische redenen aangezien het een glanzend aluminium aspect heeft. Het heeft eveneens een goede chemische en abrasieve weerstand waardoor het gebruikt kan worden in industriële omgevingen.
PHYSICAL DATA AND TECHNICAL INFORMATION |  | DONNEES PHYSIQUES ET INFORMATION TECHNIQUE |  | FYSISCHE GEGEVENS EN TECHNISCHE INFORMATIE
Wet product |  | Produit mouillé |  | Nat product
Components | - Aluminium powder - Aromatic hydrocarbons - Binder | Composantes | - Poudre d'Aluminium - Hydrocarbures aromatiques - Liant | Componenten | - Aluminiumpoeder - Aromatische koolwaterstoffen - Bindmiddel
Density | 1,01 kg/dm³ (± 0,05 kg/dm³) at 20°C | Densité | 1,01 kg/dm³ (± 0,05 kg/dm³) à 20°C | Densiteit | 1,01 kg/dm³ (± 0,05 kg/dm³) bij 20°C
Solid content | - 34% by weight (± 2%) - 29% by volume (± 2%) | Extrait sec | - 34% en poids (± 2%) - 29% en volume (± 2%) | Vaste stofgehalte | - 34% in gewicht (± 2%) - 29% in volume (± 2%)
Type of thinner | Zingasolv | Type de diluant | Zingasolv | Type verdunner | Zingasolv
Flash Point | ≥ 40°C - 60°C | Point éclair | ≥ 40°C - 60°C | Vlampunt | ≥ 40°C - 60°C
VOC | 622 g/L | VOC | 622 g/L | VOC | 622 g/L
Dry film |  | Extrait sec |  | Droge film
Colour | Aluminium | Couleur | Aluminium | Kleur | Aluminium
Gloss | Metallic shine | Brillance | Métallique brillant | Glans | Metallische glans
Special characteristics | -Atmospheric temperature resistance of dry film Minimum: -40°C Maximum: 120°C with peaks up to 150°C - pH resistance in immersion: 5,5 pH to 9,5 pH. - pH resistance in atmospheric conditions: 3,5 pH to 12,5 pH. - Excellent UV resistance | Caractéristiques spéciales | - Résistance à la température atmosphérique de l’extrait sec Minimum: -40°C Maximum: 120°C avec des pointes allant jusqu’à 150°C - Résistance au pH en immersion: 5,5 pH à 9,5 pH - Résistance au pH en atmosphère: 3,5 pH à 12,5 pH. - Excellente résistance aux rayons ultraviolets | Speciale eigenschappen | -Atmosferische temperatuursweerstand van de droge film Minimum: -40°C Maximum: 120°C met pieken tot 150°C - pH weerstand bij onderdompeling: 5,5 pH tot 9,5 pH. - pH weerstand in atmosferische omstandigheden: 3,5 pH tot 12,5 pH. - Uitstekende UV weerstand
Packing |  | Emballage |  | Verpakking
1 L | Available. Packed in undividable boxes of 6 x 1 L | 1 L | Disponible. Emballé en cartons indivisibles de 6 x 1 L | 1 L | Beschikbaar. Verpakt in onverdeelbare dozen van 6 x 1 L
2,5 L | Available | 2,5 L | Disponible. | 2,5 L | Beschikbaar
15 L | Available | 15 L | Disponible. | 15 L | Beschikbaar
Conservation |  | Conservation |  | Bewaring
Shelf life | Unlimited in the original, unopened package. In case of long time storage it is recommended to shake the unopened tin in an automatic shaker at least once every 3 years. | Durée de vie | Illimitée dans l'emballage original et fermé. En cas de stockage de longue durée, il est recommandé de bien secouer le pot fermé dans un mélangeur automatique au moins tous les 3 ans. | Houdbaarheid | Onbeperkt houdbaar in de originele, ongeopende verpakking. In geval van langdurige opslag, is het aangeraden om de ongeopende verpakking te schudden in een automatische schudder en dit minstens eens om de drie jaar.
Storage | Store in a cool and dry place at temperatures between 15°C and 25°C | Stockage | Stockage dans un endroit frais et sec par températures entre 15°C et 25°C. | Opslag | Bewaar in een koele en droge plaats bij temperaturen tussen 15°C en 25°C
CONDITIONS |  | CONDITIONS |  | VOORWAARDEN
Surface preparation |  | Préparation de surface |  | Oppervlaktevoorbereiding
Cleanliness | - Application on ZINGA: the surface should be free of zinc salts and other contaminations. That means that the Alu ZM should be applied within 24 hours after the application of ZINGA. In case the application of the Alu ZM can only be done after 24 hours, the ZINGA surface should first be washed preferably by steam cleaning at 140 bar at 80°C or with a sweep blast. - Application on HDG (old and new): the surface must be free from rust, grease, oil, paint, salt, dirt, mill scale and other contaminants. This can be achieved through steam cleaning, HP washing or solvent cleaning. | Propreté | - Application sur le ZINGA: la surface doit être exempte de sels de zinc et autres contaminations. Cela veut dire que Alu ZM doit être appliqué endéans les 24 heures après l'application du ZINGA. Si l’application de l'Alu ZM ne peut s’effectuer qu’après 24 heures, il faut d'abord rincer la surface ZINGA de préférence à la vapeur à 140 bar à 80°C ou en sablant légèrement. - Application sur une nouvelle ou ancienne couche de galvanisation à chaud: la surface doit être exempte de rouille, graisse, d'huile, de peinture, de sels, d'impureté, de calamine ou autre contamination. Ceci peut être obtenu par nettoyage à la vapeur, à haute pression ou en nettoyant avec solvant. | Zuiverheid | - Bovenop ZINGA: het oppervlak dient vrij te zijn van zinkzouten en alle andere contaminatie. Dit betekent dat Alu ZM moet aangebracht worden binnen 24 uur na de ZINGA applicatie. In geval de Alu ZM applicatie slechts na 24 uur kan gebeuren, moet het ZINGA opervlak eerst gezuiverd worden, bij voorkeur dmv stoomreiniging aan 140 bar aan 80°C of door wapperen. - Applicatie bovenop warme galvanisatie (oude en nieuwe): het oppervlak moet vrij zijn van roest, vet, olie, verf, zouten, vuil, walshuid en andere contaminatie. Dit kan bereikt worden door stoomreiniging, hogedruk reiniging of reiniging met solvent.
Roughness | - Application on ZINGA: a freshly Zinganised surface has an adequate roughness for application of Alu ZM. - Application on HDG (old an new): the surface should be roughened by blasting with wet inert product, by using Scotch Brite, a bristle blaster or a nylon brush. | Rugosité | - Application sur ZINGA: une surface qui vient d'être Zinganisée est assez rugueuse pour une application d'Alu ZM. '- Application sur une nouvelle ou ancienne galvanisation à chaud: la surface doit être sablée légèrement à l’eau, en utilisant du Scotch Brite, un 'bristle blaster' ou une brosse en nylon. | Ruwheid | - Applicatie op ZINGA: een pas gezinganiseerd oppervlak heeft reeds een ruwheid die geschikt is voor de applicatie van Alu ZM. - Applicatie op warme galvanisatie (oud en nieuw): het oppervlak moet opgeruwd worden door stralen met nat inert product, dmv Scotch Brite, 'bristle blaster' of een nylonborstel.
Maximum time to application | Apply the Alu ZM as soon as possible on the prepared substrate. In dry circumstances: max 24 hours waiting time. If the relative humidity is close to 80%: max. 4 hours waiting time. If contamination occurs before coating, the surface must be cleaned again as described above. | Laps de temps avant application | Appliquer l'Alu ZM dès que possible sur la surface préparée. Par temps sec: max. 24 heures d’attente. Si l’humidité relative est près de 80%: maximum 4 heures d’attente. Si la contamination a lieu avant l’application, la surface doit être nettoyée à nouveau comme décrit ci-dessus. | Maximale wachttijd tot applicatie | Breng de Alu ZM zo snel als mogelijk aan op het klaar gemaakte oppervlak. In droge omstandigheden: max. 24 uur wachttijd. Indien de relatieve vochtigheid de 80% benadert: max. 4 uur wachttijd. Indien contaminatie optreedt vooraleer men Alu ZM wil aanbrengen, moet het oppervlak opnieuw gereinigd worden zoals hierboven beschreven.
Environmental conditions during application |  | Conditions d'environnement pendant l'application |  | Omgevingstoestand tijdens applicatie
Ambient temperature | - Minimum -15°C - Maximum 40°C | Température ambiante | - Minimum -15°C - Maximum 40°C | Omgevingstemperatuur | - Minimum -15°C - Maximum 40°C
Relative humidity | - Maximum 90% - Do not apply on a damp or wet surface | Humidité relative | - Maximum 90% - Ne pas appliquer sur une surface humide ou mouillée. | Relatieve vochtigheid | - Maximum 90% - Niet aanbrengen op een vochtig of nat oppervlak.
Surface temperature | - Minimum 3°C above the dew point. - No visual presence of water of ice - Maximum 60°C | Température de la surface | - Minimum 3°C au dessus du point de rosée. - Pas de présence visuelle d’eau ni de glace - Maximum 60°C | Temperatuur substraat | - Minimum 3°C boven het dauwpunt. - Geen zichtbare aanwezigheid van water of ijs - Maximum 60°C
Product temperature | During application the temperature of the Alu ZM liquid should remain between 15 and 25°C. A lower or higher temperature of the product will influence the smoothness of the film when drying. | Température du produit | Pendant l’application la température du Alu ZM liquide doit préférable rester entre 15 et 25°C. Une température plus basse ou plus élevée du produit influencera l’aspect final du film pendant le séchage. | Temperatuur van het product | Tijdens de applicatie moet de temperatuur van de vloeibare Alu ZM tussen 15 en 25°C blijven. Een lagere of hogere temperatuur van het product zal invloed hebben op de gladheid van de film tijdens het drogen.
APPLICATION INSTRUCTIONS |  | INSTRUCTIONS D'APPLICATION |  | APPLICATIE INSTRUCTIES
General |  | En général |  | Algemeen
Application methods | Alu ZM can be applied on a clean surface by brush or conventional spray-gun or by airless spraying. | Méthodes d'application | L'Alu ZM s'applique sur une surface propre, à la brosse, par pistolet conventionnel ou airless. | Applicatiemethodes | Alu ZM kan aangebracht worden op een gereinigd oppervlak, met de borstel of conventioneel spuitpistool of met airless spray.
Stripe coat | it is always recommended to treat corners, sharp edges, bolts and nuts before applying a uniform coat. | Couche de délimitation | Il est toujours recommandé de traiter les angles, les arêtes, boulons et vis au préalable avant d'appliquer une couche uniforme. | Stripe coat | Het is aangeraden hoeken, scherpe kanten, bouten of moeren eerst te behandelen vooraleer een uniforme laag aan te brengen.
Stirring | Alu ZM must be thoroughly mechanically stirred to achieve a homogeneous liquid before application. After a maximum of 20 minutes, re-mixing is necessary. | Mélange | L'Alu ZM doit être mélangé pronfondément afin d’obtenir un liquide homogène avant application. Après un maximum de 20 minutes, il faut re-mélanger. | Mengen | Alu ZM moet grondig mechanisch gemengd worden om een homogene vloeistof te verkrijgen voor de applicatie. Na maximum 20 minuten, moet er opnieuw gemengd worden.
Cleaning | Before and after using the spraying equipment, it must be rinsed with fresh Zingasolv. Brushes should also be rinsed with Zingasolv. Never use White Spirit. | Nettoyage | Avant et après l’usage du matériel de pistolage, il faut rincer avec Zingasolv. Les brosses doivent également être nettoyés avec Zingasolv. Ne jamais utiliser du White Spirit. | Reiniging | Voor en na het gebruik van de spuitinstallatie moet deze gespoeld worden met Zingasolv. Borstels moeten ook met Zingasolv gereinigd worden. Gebruik nooit White Spirit.
Application by brush or roller |  | Application à la brosse ou rouleau |  | Applicatie met borstel of roller
Dilution | Alu ZM is ready for use when applied by brush. For best results, dilute 3 to 5%. Alu ZM should not be applied by roller. | Dilution | Alu ZM est prêt à l'emploi à la brosse. Pour des résultats optimals, diluer de 3 à 5%. Ne pas appliquer en utilisant un rouleau. | Verdunning | Alu ZM is gebruiksklaar in geval van borstelapplicatie. Verdun met 3 tot 5% voor de beste resultaten. Alu ZM niet aanbrengen met de rol.
First layer | Wait until ZINGA is sufficiently dry before application of first layer by brush (4 hours after touch dry). | Première couche | Attendre jusqu‘à le ZINGA soit assez sec avant d’appliquer une première couche d’Alu ZM à la brosse (4 heures après sec au toucher). | Eerste laag | Wacht tot ZINGA voldoende droog is alvorens de eerste laag Alu ZM met de borstel aan te brengen (4 uur na stofdroog).
Type of brush | Industrial round brush | Type de brosse | Brosse industrielle ronde | Type borstel | Industriële ronde borstel
Application by conventional spray-gun |  | Application au pistolet conventionnel |  | Applicatie met conventioneel spuitpistool
Dilution | 10-20% (mass on mass) with Zingasolv depending on nozzle size. More dilution for same nozzle size will give a smoother surface finish. | Dilution | 10-20% (masse sur masse) avec Zingasolv, en fonction de la grandeur du gicleur. Plus de dilution pour la même grandeur de gicleur engendra un aspect plus lisse. | Verdunning | 10-20% (massa op massa) met Zingasolv afhankelijk van de grootte van de spuitkop. Meer verdunning voor dezelfde spuitkop grootte zal zorgen voor een gladder uitzicht.
Pressure at the nozzle | 2 to 4 bar | Pression au gicleur | 2 à 4 bar | Druk aan de spuitkop | 2 tot 4 bar
Nozzle opening | 1,8 to 2,2 mm | Ouverture du gicleur | 1,8 à 2,2 mm | Spuitkopopening | 1,8 tot 2,2 mm
Application by airless spray |  | Application par pistolage airless |  | Airless applicatie
Dilution | 5-10% (mass on mass) with Zingasolv depending on nozzle size. More dilution for same nozzle size will give a smoother surface finish. | Dilution | 5-10% (masse sur masse) avec Zingasolv, en fonction de la grandeur du gicleur. Plus de dilution pour la même grandeur de gicleur engendra un aspect plus lisse. | Verdunning | 5-10% (massa op massa) met Zingasolv afhankelijk van de grootte van de spuitkop. Meer verdunning voor dezelfde spuitkop grootte zal zorgen voor een gladder uitzicht.
Pressure at the nozzle | ± 150 bar | Pression au gicleur | ± 150 bar | Druk aan de spuitkop | ± 150 bar
Nozzle opening | 0.017 - 0.031 inch; 0.015-0.025 inch for smoother finish. | Ouverture du gicleur | 0.017 - 0.031 inch; 0.015-0.025 inch pour un aspect plus lisse | Spuitkopopening | 0.017 - 0.031 inch; 0.015-0.025 inch voor een gladder uitzicht.
OTHER INFORMATION |  | AUTRE INFORMATION |  | OVERIGE INFO
Coverage and consumption |  | Rendement et consommation |  | Rendement en verbruik
Theoretical coverage | - For 40 μm DFT: 7,25 m²/L - For 60 μm DFT: 4,83 m²/L | Rendement théorique | - Pour 40 μm EFS: 7,25 m²/L - Pour 60 μm EFS: 4,83 m²/L | Theoretisch rendement | - Voor 40 μm DFT: 7,25 m²/L - Voor 60 μm DFT: 4,83 m²/L
Theoretical consumption | - For 40 μm DFT: 0,14 L/m² - For 60 μm DFT: 0,21 L/m² | Consommation théorique | - Pour 40 μm EFS: 0,14 L/m² - Pour 60 μm EFS: 0,21 L/m² | Theoretisch verbruik | - Voor 40 μm DFT: 0,14 L/m² - Voor 60 μm DFT: 0,21 L/m²
Practical coverage and consumption | Depends upon the roughness profile of the substrate and the application method | Rendement et consommation pratique | Dépend de la rugosité du profil du substrat et de la méthode d'application | Practisch rendement en verbruik | Hangt af van het ruwheidsprofiel van het substraat en de applicatiemethode
Drying process and overcoating |  | Procédé de séchage et recouvrement |  | Droogproces en overschilderbaarheid
Drying process | Alu ZM dries by evaporation of the solvent. The drying process is influenced by the total WFT, the ambient air (humidity and temperature) and the steel surface temperatures. | Procédé de séchage | L'Alu ZM sèche par évaporation du solvant. Le procédé de séchage dépend de l’épaisseur du film mouillé, la température de l’air ambiant et de la surface et la ventilation d’air. | Droogproces | Alu ZM droogt door verdamping van het solvent. Het droogproces wordt beïnvloed door de totale NFD, de temperatuur van de omgevingslucht en van het substraat en de luchtcirculatie.
Drying time | For 40 μm DFT at 20°C in a well-ventilated environment: Touch dry: 25 minutes Dry to handle: 1,5 hour Fully cured: 24 hours | Temps de séchage | Pour 40 µm EFS à 20°C dans un endroit bien ventilé: Sec au toucher : après 25 min. Prêt à la manipulation: après 1,5 heure Complètement sec: après 24 heures | Droogtijd | Voor 40 µm DFD aan 20°C in een goed geventileerde omgeving: Stofdroog: na 25 min. Manipuleerbaar: na 1,5 uur Volledig uitgehard: na 24 uur
Overcoating with a new layer of ZINGA | - 1 hour after touch dry with spray. 4 hours after touch dry by brush. - Any intermediate coat contamination that could disturb the adherence of the next coat should be removed by appropriate cleaning. | Recouvrement avec une nouvelle couche ZINGA | - 1 heure après sec au toucher avec spray. 4 heures après sec au toucher à la brosse. - Chaque contamination d’une couche intermédiaire doit être éliminée afin d’éviter tout problème d’adhérence de la couche suivante. | Overschilderen met een nieuwe ZINGA laag | - 1 uur na stofdroog in geval van verspuiten. 4 uur na stofdroog bij applicatie met borstel. - Elke tussenlaagse contaminatie die de werking van de volgende laag kan verstoren moet verwijderd worden voor middel van aangepaste reiniging.
Reliquidisation | - Each new layer of Alu ZM reliquidises the former ZINGA layer so that both layers form one homogeneous layer. | Reliquéfaction | - Chaque nouvelle couche d'Alu ZM reliquéfie l’ancienne et forme ainsi une seule couche homogène. | Opnieuw vloeibaar | - Elke nieuwe laag Alu ZM maakt de vorige laag opnieuw vloeibaar zodat beide lagen één homogene film vormen.
Recommended system |  | Système recommandé |  | Systeemaanbeveling
Unique system | Alu ZM can be applied on (old) hot-dipped or metallised structures in 1 or 2 layers: Alu ZM 1 / 2 x 60 µm DFT. Do not apply Alu ZM in 1 layer more than 60 µm DFT (risk for solvent entrapment resulting in system failure). | Système unique | Alu ZM s’applique sur surfaces (anciennement) galvanisées à chaud ou métallisées en 1 ou 2 couches: Alu ZM 1 / 2 x 60 µm EFS. Ne pas appliquer en une seule couche de plus de 60 µm EFS (risque d'échec du système à cause de solvant coincé). | Uniek systeem | Alu ZM kan aangebracht worden op (oude) warme galvanisatie of gemetalliseerde structuren in 1 of 2 lagen: Alu ZM 1 / 2 x 60 µm DFD. Breng Alu ZM nooit aan in 1 laag van meer dan 60 µm DFD (risico op solvent retentie met falend systeem tot gevolg).
Duplex system | In a duplex system, Alu ZM should be applied in one single application to obtain a DFT between 40 and 60 µm, on a ZINGA layer of 1 or 2 times 60 µm DFT: ZINGA 1 / 2 x 60-80 µm DFT + Alu ZM 1 x 40- 60 µm DFT | Système duplex | Dans un système duplex, l'Alu ZM s'applique en une seule couche pour obtenir un EFS entre 40 et 60 µm sur une couche de ZINGA de 1 ou 2 fois 60 µm EFS: ZINGA 1 / 2 x 60-80 µm EFS + Alu ZM 1 x 40- 60 µm EFS | Duplex systeem | In een duplex systeem moet Alu ZM aangebracht worden in één enkele applicatie om een DFD tussen 40 en 60 µm te bereiken, en dit op een ZINGA laag van 1 of 2 keer 60 µm DFD: ZINGA 1 / 2 x 60-80 µm DFD + Alu ZM 1 x 40-60 µm DFD.
For more specific and detailed recommendations concerning the application of Alu ZM, please contact the Zingametall representative. For detailed information about the health and safety hazards and precautions for use, refer to the Alu ZM safety data sheet. |  | Pour de plus amples renseignements concernant l'application d'Alu ZM, veuillez référer à un représentant de Zingametall. Pour information détaillée concernant la santé, la sécurité et les précautions d'usage, veuillez référer à la fiche de sécurité d'Alu ZM. |  | Voor meer specifieke en gedetailleerde aanbevelingen betreffende de toepassing van Alu ZM, gelieve de vertegenwoordiger van Zingametall te raadplegen. Voor gedetailleerde informatie ivm gezondheids- en veiligheidsrisico's en voorzorgsmaatregelen bij gebruik, verwijzen wij naar de veiligheidsfiche van Alu ZM.
The information on this sheet is merely indicative and is given to the best of our knowledge based on practical experience and testing. The conditions or methods of handling, storage, use or disposal of the product cannot be controlled by us and are therefore outside our responsibility. For these and other reasons we retain no liability in case of loss, damage or costs that are caused by or that are linked in any way to the handling, storage, use or disposal of the product. Any claim concerning deficiencies must be made within 3 months upon reception of the goods quoting the relevant batch number. We retain the right to change the formula if properties of the raw material are changed. This data sheet replaces all former specimens. |  | L'information sur cette fiche est purement indicative et résulte de notre connaissance basée sur expérience pratique et tests. Les conditions ou méthodes de manutention, stockage, utilisation ou élimination du produit sont hors de notre contrôle et de notre responsabilité. Pour ces raisons et pour d'autres nous déclinons toute responsabilité en cas de perte, dommage ou frais occasionnés par ou liés d'une manière quelconque à la manutention, au stockage, à l'utilisation ou à l'élimination du produit. Toute plainte concernant une déficience ne pourra être prise en considération que si elle est formulée endéans les 3 mois de la réception de la marchandise mentionnant le numéro de batch. Nous nous réservons le droit d'adapter la formulation dans le cas de modifications des caractéristiques des matières premières. La présente fiche annule et remplace toute autre. |  | De informatie op deze fiche is louter indicatief en is het resultaat van onze kennis gebaseerd op praktische ervaring en op testen. De voorwaarden of methodes van manipulatie, stockage, gebruik of vernietiging van het product kunnen door ons niet gecontroleerd worden en vallen daarom buiten onze bevoegdheid. Omwille van deze en andere redenen wijzen wij elke verantwoordelijkheid van de hand in geval van verlies, schade of kosten die veroorzaakt zijn door of die in enig opzicht voorvloeien uit de manipulatie, stockage, gebruik of vernietiging van het product. Elke klacht betreffende gebreken moet gebeuren binnen de 3 maanden na ontvangst van de goederen met opgave van het relevante batchnummer. Wij behouden het recht om de formule te wijzigen indien de eigenschappen van de grondstoffen veranderen. Deze technische fiche vervangt alle voorgaande.