## Blad1
ZINGATARFREE
ENGLISH |  | FRANCAIS |  | NEDERLANDS
Zingatarfree is a one-pack moisture curing polyurethane paint. It exhibits excellent water and corrosion resistance (thanks to the MIO particles) and outstanding chemical resistance. These properties make Zingatarfree the ideal product to replace normal coal tar products. Zingatarfree is recommended for use in duplex systems with ZINGA for application on structures in immersion or embedded in soil. |  | Zingatarfree est une peinture polyuréthane monocomposant qui réagit avec l'humidité de l'air. Il présente une excellente résistance à l'eau et à la corrosion (grâce aux particules MIO) et une résistance importante aux produits chimiqes. Grâce à ces caractéristiques Zingatarfree est une alternative idéale pour les produits au goudron. Il est recommandé d'utiliser le Zingatarfree dans un système duplex avec ZINGA pour des applications sur des structures en immersion ou implantées dans le sol. |  | Zingatarfree is een ééncomponent polyurethaanverf die reageert met de luchtvochtigheid. Het biedt uitstekend weerstand aan water en corrosie (dankzij de MIO deeltjes) en weerstaat ook heel goed aan chemische producten. Door deze eigenschappen is Zingatarfree het ideale alternatief voor traditionele teerproducten. Het wordt aangeraden Zingatarfree te gebruiken in duplex systemen met ZINGA voor toepassing op ondergedompelde structuren of in de grond verankerde structuren.
PHYSICAL DATA AND TECHNICAL INFORMATION |  | DONNEES PHYSIQUES ET INFORMATION TECHNIQUE |  | FYSISCHE GEGEVENS EN TECHNISCHE INFORMATIE
Wet product |  | Produit mouillé |  | Nat product
Components | - Micaceous Iron Oxides (MIO) | Composantes | - Fer micacé (MIO) | Componenten | - Ijzerglimmer
| - Magnesium Silicates |  | - Silicates de Magnésium |  | - Magnesiumsilicaten
| - Iron Oxide |  | - Oxide de Fer |  | - Ijzeroxide
Binder | Moisture curing aromatic polyisocyanate prepolymers | Liant | Prépolymère polyisocyanate aromatique durcissant à l'humidité de l'air | Bindmiddel | Vochtreagerende aromatische polyisocyanaat prepolymeren
Density | 1,55 kg/dm³ (±0,05 Kg/dm³) at 20°C | Densité | 1,55 kg/dm³ (±0,05 Kg/dm³) à 20°C | Densiteit | 1,55 kg/dm³ (±0,05 Kg/dm³) bij 20°C
Solid content | - 82% by weight (± 2%) | Extrait sec | - 82% en poids (± 2%) | Vaste stofgehalte | - 82% in gewicht (± 2%)
| - 66% by volume (± 2%) |  | - 66% en volume (±2%) |  | - 66% in volume (± 2%)
Type of thinner | Zingasolv | Type de diluant | Zingasolv | Type verdunner | Zingasolv
Viscosity | 110 KU (±5 KU) at 20°C | Viscosité | 110 KU (±5 KU) à 20°C | Viscositeit | 110 KU (±5 KU) bij 20°C
VOC | < 295 g/L (= 190 g/Kg) | VOC | < 295 g/L (= 190 g/Kg) | VOC | < 295 g/L (= 190 g/Kg)
Dry film |  | Extrait sec |  | Droge film
Colour | Black (standard), Light Grey (on request) | Couleur | Noir (standard), Gris Clair (sur demande) | Kleur | Zwart (standaard), Licht Grijs (op aanvraag)
Gloss | Mat | Brillance | Mat | Glans | Mat
Packing |  | Emballage |  | Verpakking
1 L | Available | 1 L | Disponible | 1 L | Beschikbaar
4 L | Available | 4 L | Disponible | 4 L | Beschikbaar
10 L | Available | 10 L | Disponible | 10 L | Beschikbaar
20 L | Available | 20 L | Disponible | 20 L | Beschikbaar
Conservation |  | Conservation |  | Bewaring
Shelf life | 2 years in the original, unopened package. | Durée de vie | 2 ans non-ouvert dans l'emballage original. | Houdbaarheid | 2 jaar in de originele, ongeopende verpakking.
Storage | Store in a dry environment at temperatures between –20°C and +40°C. | Stockage | Dans un environnement sec à une temperature entre –20°C et +40°C. | Opslag | Stockeren op een droge plaats bij een temperatuur tussen –20°C en +40°C.
CONDITIONS |  | CONDITIONS |  | VOORWAARDEN
Surface preparation |  | Préparation de surface |  | Oppervlaktevoorbereiding
When the waiting time between the successive coats is abnormally prolonged or in extremely polluted areas, the Zinganised surface can become contaminated. All contaminations that hamper the adhesion of the paint should be removed by appropriate means. Surfaces contaminated with oil and grease should be washed down with solvent, alkaline solutions or emulsifier. Salt deposits or other water-soluble contaminations should be removed with water and brush, water under high pressure or steam. Possible white rust on ZINGA should be removed with water and rigid nylon brush. |  | Lorsque le délai entre les couches successives devient trop long ou dans des zones extrêmement polluées, la surface Zinganisée pourrait être contaminée. Toutes les contaminations qui empêchent l'adhérence de la peinture doivent être enlevées de façon adéquate. Surfaces contaminées avec huile ou graisse doivent être nettoyées avec un solvent, une solution alcaline ou un agent émulsionnant. Les dépots de sel ou autres contaminations diluables à l'eau doivent être éliminés à l'eau et à la brosse, eau sous haute pression ou à la vapeur. Une éventuelle oxidation blanche sur le ZINGA doit être éliminée à l'eau et brosse dure en nylon. |  | Als de wachttijd tussen de opeenvolgende lagen abnormaal lang wordt, of in extreem vervuilde omgevingen, kan het gezinganiseerde oppervlak gecontamineerd raken. Alle contaminatie die de hechting van de verf kan verhinderen, moet verwijderd worden met de geschikte middelen. Oppervlakken vervuild met olie of vet moeten grondig afgewassen worden met solvent, alkalische oplossingen of emulgeermiddel. Zoutafzettingen of andere wateroplosbare verontreiniging moet verwijderd worden met water en borstel, water onder hoge druk of stoom. Eventuele witte roest op ZINGA moet verwijderd worden met water en een harde nylonborstel.
Environmental conditions during application |  | Conditions d'environnement pendant l'application |  | Omgevingstoestand tijdens applicatie
Ambient temperature | - Minimum 0°C | Température ambiante | - Minimum 0°C | Omgevingstemperatuur | - Minimum 0°C
| - Maximum 35°C |  | - Maximum 35°C |  | - Maximum 35°C
Relative humidity | - Minimum 30% | Humidité relative | - Minimum 30% | Relatieve vochtigheid | - Minimum 30%
| - Maximum 98% |  | - Maximum 98% |  | - Maximum 98%
Surface temperature | Minimum 3°C above the dew point. | Température de la surface | Minimum 3°C au dessus du point de rosée. | Temperatuur substraat | Minimum 3°C boven het dauwpunt.
APPLICATION METHODS |  | METHODES D'APPLICATION |  | APPLICATIEMETHODES
General |  | En général |  | Algemeen
Application methods | Zingatarfree can be applied on top of ZINGA by brush and roller, conventional spray-gun or airless spraying. | Méthodes d'application | Zingatarfree s'applique sur le ZINGA à la brosse et par rouleau, au pistolet conventionnel ou par pistolage airless. | Applicatiemethodes | Zingatarfree kan toegepast worden op ZINGA met de borstel, de rol, conventionele spuitinstallatie of airless.
Stripe coat | it is always recommended to treat corners, sharp edges, bolts and nuts before applying a uniform coat. | Stripe coat | Il est toujours recommandé de traiter les angles, les arêtes, boulons et vis au préalable avant d'appliquer une couche uniforme. | Stripe coat | Het is aangeraden hoeken, scherpe kanten, bouten of moeren eerst te behandelen vooraleer een uniforme laag aan te brengen.
Cleaning | Cleaning of equipment with Zingasolv. | Nettoyage | Nettoyage des outils au Zingasolv. | Reiniging | Reiniging van de uitrusting met Zingasolv.
Application by brush and roller |  | Application à la brosse et au rouleau |  | Applicatie met borstel en rol
Dilution | 5 to 10% with Zingasolv (v%) | Dilution | 5 à 10% avec Zingasolv (v%) | Verdunning | 5 tot 10% met Zingasolv (v%)
Application by conventional spray-gun |  | Application au pistolet conventionnel |  | Applicatie met conventioneel spuitpistool
Dilution | 10 to 15% with Zingasolv (or Thinner 41) | Dilution | 10 à 15% avec Zingasolv (ou Thinner 41) | Verdunning | 10 tot 15% met Zingasolv (of Thinner 41)
Pressure at the nozzle | 3 to 5 bar | Pression au gicleur | 3 à 5 bar | Druk aan de spuitkop | 3 tot 5 bar
Nozzle opening | 1,2 to 1,5 mm | Ouverture du gicleur | 1,2 à 1,5 mm | Spuitkopopening | 1,2 tot 1,5 mm
Application by airless spray |  | Application par pistolage airless |  | Airless applicatie
Dilution | 5 to 15% with Zingasolv (or Thinner 41) | Dilution | 5 à 15% avec Zingasolv (ou Thinner 41) | Verdunning | 5 tot 15% met Zingasolv (of Thinner 41)
Pressure at the nozzle | 100 to 300 bar | Pression au gicleur | 100 à 300 bar | Druk aan de spuitkop | 100 to 300 bar
Nozzle opening | 0,017 to 0,024 inch | Ouverture du gicleur | 0,017 à 0,024 inch | Spuitkopopening | 0,017 tot 0,024 inch
Application on zinga |  | Application sur ZINGA |  | Applicatie op ZINGA
Mist (tie) coat | 20-30 μm DFT, diluted 10-15% | Technique de voilage | 20-30 μm EFS dilué 10-15% | Voorbeneveling | 20-30 μm DFD verdund 10-15%
Full coat | 2 hours after touch dry, DFT no more than 70-80 μm per layer | Couche entière | 2 heures après sec au toucher, EFS pas plus que 70-80 μm par couche | Volledige laag | 2 uur na handdroog, DFD niet meer dan 70-80 μm per laag
OTHER INFORMATION |  | AUTRE INFORMATION |  | OVERIGE INFO
Coverage and consumption |  | Rendement et consommation |  | Rendement en verbruik
Theoretical coverage | - For 80 μm DFT: 8,3 m²/L | Rendement théorique | - Pour 80 μm EFS: 8,3 m²/L | Theoretisch rendement | - Voor 80 μm DFD: 8,3 m²/L
| - For 100 μm DFT: 6,6 m²/L |  | - Pour 100 μm EFS: 6,6 m²/L |  | - Voor 100 μm DFD: 6,6 m²/L
| - For 150 μm DFT: 4,4 m²/L |  | - Pour 150 μm EFS: 4,4 m²/L |  | - Voor 150 μm DFD: 4,4 m²/L
Theoretical consumption | - For 80 μm DFT: 0,12 L/m² | Consommation théorique | - Pour 80 μm EFS 0,12 L/m² | Theoretisch verbruik | - Voor 80 μm DFD: 0,12 L/m²
| - For 100 μm DFT: 0,15 L/m² |  | - Pour 100 μm EFS: 0,15 L/m² |  | - Voor 100 μm DFD: 0,15 L/m²
| - For 150 μm DFT: 0,23 L/m² |  | - Pour 150 μm EFS: 0,23 L/m² |  | - Voor 150 μm DFD: 0,23 L/m²
Practical coverage and consumption | Depends upon the roughness profile of the substrate and the application method | Rendement et consommation pratique | Dépend de la rugosité du profil du substrat et de la méthode d'application | Practisch rendement en verbruik | Hangt af van het ruwheidsprofiel van het substraat en de applicatiemethode
Drying process and overcoating |  | Procédé de séchage et recouvrement |  | Droogproces en overschilderbaarheid
Drying time | For 80 μm DFT at relative humidity of 75%: | Temps de séchage | Pour 80 μm EFS à une humidité relative de 75%: | Droogtijd | Voor 80 μm DFD in een relatieve vochtigheid van 75%:
- 10°C: | Dustdry: 2,5 hours | - 10°C: | Hors poussière : 2,5 heures | - 10°C: | Stofdroog: 2,5 uren
| Tackfree: 4 hours |  | Hors poisse: 4 heures |  | Kleefvrij: 4 uren
| Dry: 8 hours |  | Sec: 8 heures |  | Droog: 8 uren
- 20°C: | Dustdry: 1 hour | - 20°C: | Hors poussière : 1 heure | - 20°C: | Stofdroog: 1 uren
| Tackfree: 2,5 hours |  | Hors poisse : 2,5 heures |  | Kleefvrij: 2,5 uren
| Dry: 6 hours |  | Sec: 6 heures |  | Droog: 6 uren
- 30°C: | Dustdry: 40 minutes | - 30°C: | Hors poussière 40 minutes | - 30°C: | Stofdroog: 40 minuten
| Tackfree: 1,5 hours |  | Hors poisse: 1,5 heures |  | Kleefvrij: 1,5 uren
| Dry: 4 hours |  | Sec: 4 heures |  | Droog: 4 uren
Drying time before immersion | A curing time of 3 days has to be respected before immersion of the Zingatarfree. | Temps de séchage avant immersion | Il faut respecter un temps de séchage de 3 jours avant immersion du Zingatarfree. | Droogtijd vóór onderdompeling | Een droogtijd van 3 dagen moet gerespecteerd worden vooraleer Zingatarfree onder te dompelen.
Overcoating | For 80 μm DFT at relative humidity of 75%: | Recouvrement | Pour 80 μm EFS à une humidité relative de 75%: | Overschilderen | Voor 80 μm DFD in een relatieve vochtigheid van 75%:
- 10°C: | Minimum: 24 hours | - 10°C: | Minimum: 24 heures | - 10°C: | Minimum: 24 uren
| Maximum: 3 months |  | Maximum: 3 mois |  | Maximum: 3 maanden
- 20°C: | Minimum: 6 hours | - 20°C: | Minimum: 6 heures | - 20°C: | Minimum: 6 uren
| Maximum: 1 month |  | Maximum: 1 mois |  | Maximum: 1 maand
- 30°C: | Minimum: 4 hours | - 30°C: | Minimum: 4 heures | - 30°C: | Minimum: 4 uren
| Maximum: 1 week |  | Maximum: 1 semaine |  | Maximum: 1 week
| Remark: At longer intervals a good cleaning is necessary to avoid intermediate coat contamination which could disturb the adherence of the next coat. |  | Remarque: En cas de grands intervalles il est recommandé de bien nettoyer pour éviter toute contamination qui pourrait empêcher l'adhérence de la couche suivante. |  | Opmerking: In geval van langere tussentijden is een grondige reiniging nodig om geen tussenlaagcontaminatie te krijgen die een goede hechting van de volgende laag in de weg zou kunnen staan.
Recommended system |  | Système recommandé |  | Systeemaanbeveling
ISO 12944 | Tested according to ISO12944 in immersion in salt or brackish water (Im2) or in the ground (Im3) with high classification (Life expectancy > 15 years): | ISO 12944 | Testé selon ISO12944 en immersion dans l'eau salée ou stagnante (Im2) ou dans le sol (Im3) avec haute classification (Espérance de vie > 15 ans) | ISO 12944 | Getest volgens ISO12944 in onderdompeling in zout of vervuild water (Im2) of vastgezet in de grond (Im3) met een hoge classificatie (Levensverwachting > 15 jaar):
| ZINGA 1 x 60-80 μm DFT |  | ZINGA 1 x 60-80 μm EFS |  | ZINGA 1 x 60-80 μm EFS
| Zingatarfree 2 x 100 μm DFT |  | Zingatarfree 2 x 100 μm EFS |  | Zingatarfree 2 x 100 μm EFS
For more specific and detailed recommendations concerning the application of Zingatarfree, please contact the Zingametall representative. For detailed information about the health and safety hazards and precautions for use, refer to the Zingatarfree safety data sheet. |  | Pour de plus amples renseignements concernant l'application du Zingatarfree, veuillez référer à un représentant de Zingametall. Pour information détaillée concernant la santé, la sécurité et les précautions d'usage, veuillez référer à la fiche de sécurité du Zingatarfree. |  | Voor meer specifieke en gedetailleerde aanbevelingen betreffende de toepassing van Zingatarfree, gelieve de vertegenwoordiger van Zingametall te raadplegen. Voor gedetailleerde informatie ivm gezondheids- en veiligheidsrisicos en voorzorgsmaatregelen bij gebruik, verwijzen wij naar de veiligheidsfiche van Zingatarfree.
The information on this sheet is merely indicative and is given to the best of our knowledge based on practical experience and testing. The conditions or methods of handling, storage, use or disposal of the product cannot be controlled by us and are therefore outside our responsibility. For these and other reasons we retain no liability in case of loss, damage or costs that are caused by or that are linked in any way to the handling, storage, use or disposal of the product. Any claim concerning deficiencies must be made within 3 months upon reception of the goods quoting the relevant batch number. We retain the right to change the formula if properties of the raw material are changed. This data sheet replaces all former specimens. |  | L'information sur cette fiche est purement indicative et résulte de notre connaissance basée sur expérience pratique et tests. Les conditions ou méthodes de manutention, stockage, utilisation ou élimination du produit sont hors de notre contrôle et de notre responsabilité. Pour ces raisons et pour d'autres nous déclinons toute responsabilité en cas de perte, dommage ou frais occasionnés par ou liés d'une manière quelconque à la manutention, au stockage, à l'utilisation ou à l'élimination du produit. Toute plainte concernant une déficience ne pourra être prise en considération que si elle est formulée endéans les 3 mois de la réception de la marchandise mentionnant le numéro de batch. Nous nous réservons le droit d'adapter la formulation dans le cas de modifications des caractéristiques des matières premières. La présente fiche annule et remplace toute autre. |  | De informatie op deze fiche is louter indicatief en is het resultaat van onze kennis gebaseerd op praktische ervaring en op testen. De voorwaarden of methodes van manipulatie, stockage, gebruik of vernietiging van het product kunnen door ons niet gecontroleerd worden en vallen daarom buiten onze bevoegdheid. Omwille van deze en andere redenen wijzen wij elke verantwoordelijkheid van de hand in geval van verlies, schade of kosten die veroorzaakt zijn door of die in enig opzicht voorvloeien uit de manipulatie, stockage, gebruik of vernietiging van het product. Elke klacht betreffende gebreken moet gebeuren binnen de 3 maanden na ontvangst van de goederen met opgave van het relevante batchnummer. Wij behouden het recht om de formule te wijzigen indien de eigenschappen van de grondstoffen veranderen. Deze technische fiche vervangt alle voorgaande.